## Sheet1
Ladepotentiale Arbeitselektrode Ewe |  | 100C | Ladeströme | 7.29 | mA
von 0.1V bis 0.8V Ewe | 10. Zyklus | 100C | Entladestrom | -7.29 | mA
Batterie aufgeladen bei 0.8V |  |  | Qmax | 0.0729 | mAh
voll entladen bei 0.1V
[9 empty] | C:\Users\vo64xec\Desktop\Desktop\PhD\Publication\Collabs\SPP Newman modeling\Cycling data\PZ75(3)-GCPL C-rate_08_GCPL_C14.mpr |  | C:\Users\vo64xec\Desktop\Desktop\PhD\Publication\Collabs\SPP Newman modeling\Cycling data\PZ75(3)-GCPL C-rate_08_GCPL_C14.mpr |  | C:\Users\vo64xec\Desktop\Desktop\PhD\Publication\Collabs\SPP Newman modeling\Cycling data\PZ75(3)-GCPL C-rate_08_GCPL_C14.mpr |  | C:\Users\vo64xec\Desktop\Desktop\PhD\Publication\Collabs\SPP Newman modeling\Cycling data\PZ75(3)-GCPL C-rate_08_GCPL_C14.mpr
PZ 75-3 | Qmax | Ewe/V | time/s | Capacity/mA.h | time/s relativiert | Q/Qmax [SoC] | Ece/V | Ewe-Ece/V | time/s | Ewe/V | time/s | Ece/V | Capacity/mA.h | Ewe/V | time/s | Ewe-Ece/V
| 0.0729 | 0.6479709 | 517174.4 | 4.043001e-07 | 0 | 5.545955e-06 | -1.035544 | 1.683515 | 517174.4 | 0.6479709 | 517174.4 | -1.035544 | 4.043001e-07 | 0.6479709 | 517174.4 | 1.683515
| 0.0729 | 0.7069361 | 517174.4 | 8.090593e-07 | 0.000199999 | 1.109821e-05 | -1.038148 | 1.745084 | 517174.4 | 0.7069361 | 517174.4 | -1.038148 | 8.090593e-07 | 0.7069361 | 517174.4 | 1.745084
| 0.0729 | 0.7332666 | 517174.4 | 1.213999e-06 | 0.000399999 | 1.665293e-05 | -1.038759 | 1.772025 | 517174.4 | 0.7332666 | 517174.4 | -1.038759 | 1.213999e-06 | 0.7332666 | 517174.4 | 1.772025
| 0.0729 | 0.746766 | 517174.4 | 1.618987e-06 | 0.000599999 | 2.220833e-05 | -1.04 | 1.786766 | 517174.4 | 0.746766 | 517174.4 | -1.04 | 1.618987e-06 | 0.746766 | 517174.4 | 1.786766
| 0.0729 | 0.7547854 | 517174.4 | 2.024008e-06 | 0.000799998 | 2.776417e-05 | -1.040611 | 1.795396 | 517174.4 | 0.7547854 | 517174.4 | -1.040611 | 2.024008e-06 | 0.7547854 | 517174.4 | 1.795396
| 0.0729 | 0.7600744 | 517174.4 | 2.429089e-06 | 0.000999998 | 3.332083e-05 | -1.04126 | 1.801334 | 517174.4 | 0.7600744 | 517174.4 | -1.04126 | 2.429089e-06 | 0.7600744 | 517174.4 | 1.801334
| 0.0729 | 0.7639315 | 517174.4 | 2.834155e-06 | 0.001199998 | 3.88773e-05 | -1.04189 | 1.805821 | 517174.4 | 0.7639315 | 517174.4 | -1.04189 | 2.834155e-06 | 0.7639315 | 517174.4 | 1.805821
| 0.0729 | 0.76649 | 517174.4 | 3.239243e-06 | 0.001399997 | 4.443406e-05 | -1.042233 | 1.808723 | 517174.4 | 0.76649 | 517174.4 | -1.042233 | 3.239243e-06 | 0.76649 | 517174.4 | 1.808723
| 0.0729 | 0.7686858 | 517174.4 | 3.644306e-06 | 0.001599997 | 4.999048e-05 | -1.042691 | 1.811377 | 517174.4 | 0.7686858 | 517174.4 | -1.042691 | 3.644306e-06 | 0.7686858 | 517174.4 | 1.811377
| 0.0729 | 0.7703852 | 517174.4 | 4.04939e-06 | 0.001799997 | 5.554719e-05 | -1.042921 | 1.813306 | 517174.4 | 0.7703852 | 517174.4 | -1.042921 | 4.04939e-06 | 0.7703852 | 517174.4 | 1.813306
| 0.0729 | 0.7719127 | 517174.4 | 4.454503e-06 | 0.001999996 | 6.110429e-05 | -1.043398 | 1.815311 | 517174.4 | 0.7719127 | 517174.4 | -1.043398 | 4.454503e-06 | 0.7719127 | 517174.4 | 1.815311
| 0.0729 | 0.7731729 | 517174.4 | 4.859597e-06 | 0.002199996 | 6.666114e-05 | -1.043646 | 1.816819 | 517174.4 | 0.7731729 | 517174.4 | -1.043646 | 4.859597e-06 | 0.7731729 | 517174.4 | 1.816819
| 0.0729 | 0.7742612 | 517174.4 | 5.26471e-06 | 0.002399996 | 7.221824e-05 | -1.043971 | 1.818232 | 517174.4 | 0.7742612 | 517174.4 | -1.043971 | 5.26471e-06 | 0.7742612 | 517174.4 | 1.818232
| 0.0729 | 0.7752923 | 517174.4 | 5.669801e-06 | 0.002599995 | 7.777505e-05 | -1.044314 | 1.819607 | 517174.4 | 0.7752923 | 517174.4 | -1.044314 | 5.669801e-06 | 0.7752923 | 517174.4 | 1.819607
| 0.0729 | 0.7763043 | 517174.4 | 6.074892e-06 | 0.002799995 | 8.333185e-05 | -1.044524 | 1.820829 | 517174.4 | 0.7763043 | 517174.4 | -1.044524 | 6.074892e-06 | 0.7763043 | 517174.4 | 1.820829
| 0.0729 | 0.7779273 | 517174.4 | 6.885117e-06 | 0.003199994 | 9.444605e-05 | -1.04504 | 1.822967 | 517174.4 | 0.7779273 | 517174.4 | -1.04504 | 6.885117e-06 | 0.7779273 | 517174.4 | 1.822967
| 0.0729 | 0.7791493 | 517174.4 | 7.695257e-06 | 0.003599993 | 0.0001055591 | -1.045479 | 1.824628 | 517174.4 | 0.7791493 | 517174.4 | -1.045479 | 7.695257e-06 | 0.7791493 | 517174.4 | 1.824628
| 0.0729 | 0.7801995 | 517174.4 | 8.50539e-06 | 0.003999993 | 0.000116672 | -1.04588 | 1.826079 | 517174.4 | 0.7801995 | 517174.4 | -1.04588 | 8.50539e-06 | 0.7801995 | 517174.4 | 1.826079
| 0.0729 | 0.7813451 | 517174.4 | 9.315544e-06 | 0.004399992 | 0.0001277852 | -1.046453 | 1.827798 | 517174.4 | 0.7813451 | 517174.4 | -1.046453 | 9.315544e-06 | 0.7813451 | 517174.4 | 1.827798
| 0.0729 | 0.7827771 | 517174.4 | 1.05308e-05 | 0.004999991 | 0.0001444554 | -1.047006 | 1.829783 | 517174.4 | 0.7827771 | 517174.4 | -1.047006 | 1.05308e-05 | 0.7827771 | 517174.4 | 1.829783
| 0.0729 | 0.7839801 | 517174.4 | 1.174608e-05 | 0.005599991 | 0.0001611259 | -1.047388 | 1.831368 | 517174.4 | 0.7839801 | 517174.4 | -1.047388 | 1.174608e-05 | 0.7839801 | 517174.4 | 1.831368
| 0.0729 | 0.7850684 | 517174.4 | 1.296136e-05 | 0.006199991 | 0.0001777965 | -1.047923 | 1.832991 | 517174.4 | 0.7850684 | 517174.4 | -1.047923 | 1.296136e-05 | 0.7850684 | 517174.4 | 1.832991
| 0.0729 | 0.7860995 | 517174.4 | 1.417669e-05 | 0.006799992 | 0.0001944677 | -1.048343 | 1.834442 | 517174.4 | 0.7860995 | 517174.4 | -1.048343 | 1.417669e-05 | 0.7860995 | 517174.4 | 1.834442
| 0.0729 | 0.787226 | 517174.4 | 1.579704e-05 | 0.007599992 | 0.0002166946 | -1.048705 | 1.835931 | 517174.4 | 0.787226 | 517174.4 | -1.048705 | 1.579704e-05 | 0.787226 | 517174.4 | 1.835931
| 0.0729 | 0.7885435 | 517174.4 | 1.782254e-05 | 0.008599993 | 0.0002444793 | -1.049278 | 1.837822 | 517174.4 | 0.7885435 | 517174.4 | -1.049278 | 1.782254e-05 | 0.7885435 | 517174.4 | 1.837822
| 0.0729 | 0.789651 | 517174.4 | 1.984804e-05 | 0.009599993 | 0.0002722639 | -1.049698 | 1.839349 | 517174.4 | 0.789651 | 517174.4 | -1.049698 | 1.984804e-05 | 0.789651 | 517174.4 | 1.839349
| 0.0729 | 0.7907202 | 517174.4 | 2.187347e-05 | 0.01059999 | 0.0003000477 | -1.05029 | 1.84101 | 517174.4 | 0.7907202 | 517174.4 | -1.05029 | 2.187347e-05 | 0.7907202 | 517174.4 | 1.84101
| 0.0729 | 0.7919422 | 517174.4 | 2.470904e-05 | 0.01199999 | 0.0003389443 | -1.05092 | 1.842862 | 517174.4 | 0.7919422 | 517174.4 | -1.05092 | 2.470904e-05 | 0.7919422 | 517174.4 | 1.842862
| 0.0729 | 0.7931451 | 517174.4 | 2.835491e-05 | 0.01379999 | 0.0003889563 | -1.051493 | 1.844638 | 517174.4 | 0.7931451 | 517174.4 | -1.051493 | 2.835491e-05 | 0.7931451 | 517174.4 | 1.844638
| 0.0729 | 0.7941762 | 517174.4 | 3.159567e-05 | 0.01539999 | 0.0004334112 | -1.052046 | 1.846223 | 517174.4 | 0.7941762 | 517174.4 | -1.052046 | 3.159567e-05 | 0.7941762 | 517174.4 | 1.846223
| 0.0729 | 0.7951882 | 517174.4 | 3.524146e-05 | 0.01719999 | 0.0004834219 | -1.052505 | 1.847693 | 517174.4 | 0.7951882 | 517174.4 | -1.052505 | 3.524146e-05 | 0.7951882 | 517174.4 | 1.847693
| 0.0729 | 0.7962384 | 517174.4 | 3.929238e-05 | 0.01919999 | 0.0005389901 | -1.052925 | 1.849163 | 517174.4 | 0.7962384 | 517174.4 | -1.052925 | 3.929238e-05 | 0.7962384 | 517174.4 | 1.849163
| 0.0729 | 0.797384 | 517174.4 | 4.536884e-05 | 0.02219999 | 0.0006223434 | -1.053459 | 1.850843 | 517174.4 | 0.797384 | 517174.4 | -1.053459 | 4.536884e-05 | 0.797384 | 517174.4 | 1.850843
| 0.0729 | 0.7984151 | 517174.4 | 5.104008e-05 | 0.02499999 | 0.0007001383 | -1.053822 | 1.852237 | 517174.4 | 0.7984151 | 517174.4 | -1.053822 | 5.104008e-05 | 0.7984151 | 517174.4 | 1.852237
| 0.0729 | 0.799427 | 517174.4 | 5.752156e-05 | 0.02819998 | 0.0007890475 | -1.054089 | 1.853516 | 517174.4 | 0.799427 | 517174.4 | -1.054089 | 5.752156e-05 | 0.799427 | 517174.4 | 1.853516
| 0.0729 | 0.8003054 | 517174.4 | 6.278772e-05 | 0.03079998 | 0.0008612857 | -1.054395 | 1.8547 | 517174.4 | 0.8003054 | 517174.4 | -1.054395 | 6.278772e-05 | 0.8003054 | 517174.4 | 1.8547
| 0.0729 | 0.8004199 | 517174.4 | 6.319282e-05 | 0.03099998 | 0.0008668425 | -1.054376 | 1.854796 | 517174.4 | 0.8004199 | 517174.4 | -1.054376 | 6.319282e-05 | 0.8004199 | 517174.4 | 1.854796
| 0.0729 | 0.4358508 | 517174.4 | 0 | 0.03159998 | 0 | -1.005233 | 1.441084 | 517174.4 | 0.4358508 | 517174.4 | -1.005233 | 0 | 0.4358508 | 517174.4 | 1.441084
| 0.0729 | 0.262626 | 517174.4 | 4.040751e-07 | 0.03179998 | 5.542868e-06 | -0.9887147 | 1.251341 | 517174.4 | 0.262626 | 517174.4 | -0.9887147 | 4.040751e-07 | 0.262626 | 517174.4 | 1.251341
| 0.0729 | 0.1982738 | 517174.4 | 8.086517e-07 | 0.03199998 | 1.109262e-05 | -0.983889 | 1.182163 | 517174.4 | 0.1982738 | 517174.4 | -0.983889 | 8.086517e-07 | 0.1982738 | 517174.4 | 1.182163
| 0.0729 | 0.1704921 | 517174.4 | 1.21337e-06 | 0.03219998 | 1.66443e-05 | -0.9814262 | 1.151918 | 517174.4 | 0.1704921 | 517174.4 | -0.9814262 | 1.21337e-06 | 0.1704921 | 517174.4 | 1.151918
| 0.0729 | 0.1557325 | 517174.4 | 1.61813e-06 | 0.03239998 | 2.219657e-05 | -0.9807389 | 1.136471 | 517174.4 | 0.1557325 | 517174.4 | -0.9807389 | 1.61813e-06 | 0.1557325 | 517174.4 | 1.136471
| 0.0729 | 0.1468538 | 517174.4 | 2.022929e-06 | 0.03259998 | 2.774937e-05 | -0.9800516 | 1.126905 | 517174.4 | 0.1468538 | 517174.4 | -0.9800516 | 2.022929e-06 | 0.1468538 | 517174.4 | 1.126905
| 0.0729 | 0.1409538 | 517174.4 | 2.427724e-06 | 0.03279998 | 3.330212e-05 | -0.9794597 | 1.120414 | 517174.4 | 0.1409538 | 517174.4 | -0.9794597 | 2.427724e-06 | 0.1409538 | 517174.4 | 1.120414
| 0.0729 | 0.1366577 | 517174.4 | 2.832541e-06 | 0.03299998 | 3.885516e-05 | -0.978887 | 1.115545 | 517174.4 | 0.1366577 | 517174.4 | -0.978887 | 2.832541e-06 | 0.1366577 | 517174.4 | 1.115545
| 0.0729 | 0.1334117 | 517174.4 | 3.237362e-06 | 0.03319997 | 4.440825e-05 | -0.9785242 | 1.111936 | 517174.4 | 0.1334117 | 517174.4 | -0.9785242 | 3.237362e-06 | 0.1334117 | 517174.4 | 1.111936
| 0.0729 | 0.1307768 | 517174.4 | 3.642196e-06 | 0.03339997 | 4.996154e-05 | -0.978066 | 1.108843 | 517174.4 | 0.1307768 | 517174.4 | -0.978066 | 3.642196e-06 | 0.1307768 | 517174.4 | 1.108843
| 0.0729 | 0.1287337 | 517174.4 | 4.047059e-06 | 0.03359997 | 5.551521e-05 | -0.9778178 | 1.106552 | 517174.4 | 0.1287337 | 517174.4 | -0.9778178 | 4.047059e-06 | 0.1287337 | 517174.4 | 1.106552
| 0.0729 | 0.1271298 | 517174.4 | 4.451928e-06 | 0.03379997 | 6.106898e-05 | -0.9773597 | 1.104489 | 517174.4 | 0.1271298 | 517174.4 | -0.9773597 | 4.451928e-06 | 0.1271298 | 517174.4 | 1.104489
| 0.0729 | 0.1255832 | 517174.4 | 4.85677e-06 | 0.03399997 | 6.662236e-05 | -0.9771496 | 1.102733 | 517174.4 | 0.1255832 | 517174.4 | -0.9771496 | 4.85677e-06 | 0.1255832 | 517174.4 | 1.102733
| 0.0729 | 0.124323 | 517174.4 | 5.261668e-06 | 0.03419997 | 7.217651e-05 | -0.9767487 | 1.101072 | 517174.4 | 0.124323 | 517174.4 | -0.9767487 | 5.261668e-06 | 0.124323 | 517174.4 | 1.101072
| 0.0729 | 0.1232156 | 517174.4 | 5.666552e-06 | 0.03439997 | 7.773048e-05 | -0.9763669 | 1.099582 | 517174.4 | 0.1232156 | 517174.4 | -0.9763669 | 5.666552e-06 | 0.1232156 | 517174.4 | 1.099582
| 0.0729 | 0.121268 | 517174.4 | 6.476288e-06 | 0.03479997 | 8.883796e-05 | -0.9757177 | 1.096986 | 517174.4 | 0.121268 | 517174.4 | -0.9757177 | 6.476288e-06 | 0.121268 | 517174.4 | 1.096986
| 0.0729 | 0.1197023 | 517174.4 | 7.285992e-06 | 0.03519997 | 9.994502e-05 | -0.9752405 | 1.094943 | 517174.4 | 0.1197023 | 517174.4 | -0.9752405 | 7.285992e-06 | 0.1197023 | 517174.4 | 1.094943
| 0.0729 | 0.1184421 | 517174.4 | 8.095781e-06 | 0.03559997 | 0.0001110532 | -0.9748586 | 1.093301 | 517174.4 | 0.1184421 | 517174.4 | -0.9748586 | 8.095781e-06 | 0.1184421 | 517174.4 | 1.093301
| 0.0729 | 0.1171437 | 517174.4 | 8.905545e-06 | 0.03599997 | 0.0001221611 | -0.9744959 | 1.09164 | 517174.4 | 0.1171437 | 517174.4 | -0.9744959 | 8.905545e-06 | 0.1171437 | 517174.4 | 1.09164
| 0.0729 | 0.1158262 | 517174.4 | 1.012016e-05 | 0.03659997 | 0.0001388225 | -0.9737704 | 1.089597 | 517174.4 | 0.1158262 | 517174.4 | -0.9737704 | 1.012016e-05 | 0.1158262 | 517174.4 | 1.089597
| 0.0729 | 0.1146042 | 517174.4 | 1.133479e-05 | 0.03719997 | 0.0001554841 | -0.9732358 | 1.08784 | 517174.4 | 0.1146042 | 517174.4 | -0.9732358 | 1.133479e-05 | 0.1146042 | 517174.4 | 1.08784
| 0.0729 | 0.1134586 | 517174.4 | 1.254934e-05 | 0.03779997 | 0.0001721446 | -0.9727203 | 1.086179 | 517174.4 | 0.1134586 | 517174.4 | -0.9727203 | 1.254934e-05 | 0.1134586 | 517174.4 | 1.086179
| 0.0729 | 0.1122556 | 517174.4 | 1.416882e-05 | 0.03859997 | 0.0001943596 | -0.9719376 | 1.084193 | 517174.4 | 0.1122556 | 517174.4 | -0.9719376 | 1.416882e-05 | 0.1122556 | 517174.4 | 1.084193
| 0.0729 | 0.1112246 | 517174.4 | 1.578834e-05 | 0.03939997 | 0.0002165753 | -0.9712694 | 1.082494 | 517174.4 | 0.1112246 | 517174.4 | -0.9712694 | 1.578834e-05 | 0.1112246 | 517174.4 | 1.082494
| 0.0729 | 0.1102126 | 517174.4 | 1.740789e-05 | 0.04019997 | 0.0002387913 | -0.970563 | 1.080776 | 517174.4 | 0.1102126 | 517174.4 | -0.970563 | 1.740789e-05 | 0.1102126 | 517174.4 | 1.080776
| 0.0729 | 0.1092006 | 517174.4 | 1.94322e-05 | 0.04119997 | 0.0002665597 | -0.969952 | 1.079153 | 517174.4 | 0.1092006 | 517174.4 | -0.969952 | 1.94322e-05 | 0.1092006 | 517174.4 | 1.079153
| 0.0729 | 0.1081695 | 517174.4 | 2.18615e-05 | 0.04239997 | 0.0002998834 | -0.9691311 | 1.077301 | 517174.4 | 0.1081695 | 517174.4 | -0.9691311 | 2.18615e-05 | 0.1081695 | 517174.4 | 1.077301
| 0.0729 | 0.107043 | 517174.4 | 2.550535e-05 | 0.04419997 | 0.0003498677 | -0.9680238 | 1.075067 | 517174.4 | 0.107043 | 517174.4 | -0.9680238 | 2.550535e-05 | 0.107043 | 517174.4 | 1.075067
| 0.0729 | 0.1060119 | 517174.4 | 2.955412e-05 | 0.04619997 | 0.0004054064 | -0.9668783 | 1.07289 | 517174.4 | 0.1060119 | 517174.4 | -0.9668783 | 2.955412e-05 | 0.1060119 | 517174.4 | 1.07289
| 0.0729 | 0.1049809 | 517174.4 | 3.441262e-05 | 0.04859997 | 0.0004720525 | -0.96558 | 1.070561 | 517174.4 | 0.1049809 | 517174.4 | -0.96558 | 3.441262e-05 | 0.1049809 | 517174.4 | 1.070561
| 0.0729 | 0.1039307 | 517174.4 | 3.927121e-05 | 0.05099997 | 0.0005386997 | -0.9645109 | 1.068442 | 517174.4 | 0.1039307 | 517174.4 | -0.9645109 | 3.927121e-05 | 0.1039307 | 517174.4 | 1.068442
| 0.0729 | 0.1028996 | 517174.4 | 4.615413e-05 | 0.05439997 | 0.0006331156 | -0.9633272 | 1.066227 | 517174.4 | 0.1028996 | 517174.4 | -0.9633272 | 4.615413e-05 | 0.1028996 | 517174.4 | 1.066227
| 0.0729 | 0.1018685 | 517174.5 | 5.263219e-05 | 0.05759996 | 0.000721978 | -0.9627354 | 1.064604 | 517174.5 | 0.1018685 | 517174.5 | -0.9627354 | 5.263219e-05 | 0.1018685 | 517174.5 | 1.064604
| 0.0729 | 0.1008566 | 517174.5 | 6.072966e-05 | 0.06159996 | 0.0008330543 | -0.9620099 | 1.062866 | 517174.5 | 0.1008566 | 517174.5 | -0.9620099 | 6.072966e-05 | 0.1008566 | 517174.5 | 1.062866
| 0.0729 | 0.09984459 | 517174.5 | 7.004193e-05 | 0.06619995 | 0.0009607946 | -0.9613608 | 1.061205 | 517174.5 | 0.09984459 | 517174.5 | -0.9613608 | 7.004193e-05 | 0.09984459 | 517174.5 | 1.061205
| 0.0729 | 0.09980641 | 517174.5 | 7.044679e-05 | 0.06639995 | 0.0009663483 | -0.9613417 | 1.061148 | 517174.5 | 0.09980641 | 517174.5 | -0.9613417 | 7.044679e-05 | 0.09980641 | 517174.5 | 1.061148
| 0.0729 | 0.09973003 | 517174.5 | 7.085165e-05 | 0.06659995 | 0.0009719019 | -0.9612271 | 1.060957 | 517174.5 | 0.09973003 | 517174.5 | -0.9612271 | 7.085165e-05 | 0.09973003 | 517174.5 | 1.060957
| 0.0729 | 0.4708165 | 517174.5 | 0 | 0.06719995 | 0 | -1.015016 | 1.485833 | 517174.5 | 0.4708165 | 517174.5 | -1.015016 | 0 | 0.4708165 | 517174.5 | 1.485833